## 参数说明
设计表使用说明
设计表的分类
1.1 | 设计表的分类根据极片组装形式分类，目前体系评估最常用的是M6T软包（4060D0）model，在实际应用产品中有M6UP卷绕硬壳、硬壳叠片、圆柱、叠片大软包等设计，本应用说明主要基于M6UP硬壳设计表为模版进行说明，设计表中的公式需要仔细查看相应的计算链接和逻辑；
设计表中的相关参数
2.1 | Max thickness/Max. Width / Max. Height，指电芯的总厚度、宽度和高度，关于电芯的型号命名规则详见如下路径文档：
http://www.catlinfo.com:83/Docs/_layouts/15/WopiFrame.aspx?sourcedoc=/Docs/QTQSI/QTQSI-108-1.0.docx&action=default
2.2 | Cell balance：电芯平衡率，即阳极有效活性物质的容量/阴极有效活性物质的容量，由于生产过程中有公差波动，为了保证电芯不析锂，即CB要大于1，过大的CB又会导致阳极涂布很厚，即浪费物料又影响能量密度，一般满足析锂（快充）等性能的基础上尽可能小，目前EV在1.1~1.20之间；
2.3 | Layers：层数，一圈相当于2层；在相同的厚度空间内，涂布重量越轻，基材越薄，层数会越多；
2.4 | Top sealing width：顶封宽度，即电芯的总宽度-化学部分的宽度，在硬壳电芯中指的是铝壳的高度-JR的高度，包含盖板的厚度，支架高度，铝壳底部的厚度，底托板的厚度，mylar的厚度之和；
2.5 | 极耳中心距：在M6U的硬壳中指的是正负极极耳中心之间的间距；
2.6 | Anode overhang：阳极膜宽-阴极活性物质膜宽，为了保证不析锂，阳极在宽度方向上要比阴极宽，考虑到工序能力，目前EV卷绕工艺控制为~3mm（双边和）；
2.7 | Separator overhang：隔离膜宽度-阳极膜片宽，为了防止短路，隔离膜需要包住整个阴极和阳极，目前EV卷绕工艺控制为~5mm（双边和）；
2.8 | Length Overhang：阳极长度方向上比阴极长的部分，一般单侧>5mm；
2.9 | Jelly roll：卷绕好的裸电芯，一般电芯在比较薄、层数比较少以及M6T、叠片等结构的电芯会采用1个JR设计；电芯厚，卷绕层数比较多，越容易造成错位的JR数增加，目前EV一般采用2个JR设计；
2.1 | Electrode/ Anode/ Cathode：电极/阳极/阴极，也称为负极/正极，CATL内部一般习惯阳极/阴极；
2.11 | Active P/N：活性物质的代码；
2.12 | Capacity (mAh/g)：克容量，LFP阴极一般为130~145mAh/g（克容量发挥，跟阳极石墨材料的效率有关），NCM一般为130~200之间，Ni含量越高，全电池设计的电压越高，这个值越大，阳极石墨一般为300~360之间；
2.13 | Loading：在阴阳极膜片中活性物质所占的质量比，除了活性物质外，还需要有粘接剂binder和导电剂Conductive，阳极粘接一般为丁苯橡胶，聚丙烯酸酯等，阴极粘接剂一般是PVDF（聚偏二氟乙烯），最常用的导电剂是导电炭黑Super P，另外还有CNT碳纳米管，KS-6等，一般阴阳极loading在94%~97%之间；
2.14 | Coating Weight (g/1540mm^2)：涂布重量，即每1540.25mm^2面积膜片的重量（不包含基材），其他公司一般用g/m^2表示，CATL实际生产过程中采用冲1540mm^2面积的小圆片称重进行监控，因此涂布重量的单位为g/1540mm^2；EV阴极的涂布重量一般为0.130~0.300范围，阳极涂布重量根据阴极涂布重量、CB、阴阳极的loading等计算（具体请查看该单元格的计算公式），涂布重量越大，在壳体空间固定的条件下层数越少，相应Cu/Al箔、隔离膜基材等非活性物质的层数也相应越少，占的比重越小，有利于提高能量密度；HEV为追求高功率，一般涂布重量会比较轻，减小锂离子扩散和电子传导路径以减小电阻；
2.15 | Density (g/cm3)：压实密度，一般石墨压实为1.4~1.7，软硬碳等一般在1.0~1.1，LFP一般为2.1~2.2，NCM一般为3.2~3.6，压实密度越大，有利于能量密度的提升，过大的压实会导致极片脆，设计过程中需要考虑加工性能；
2.16 | Width (mm)：阴阳极有效膜宽，根据电芯的顶封宽度、Anode overhang、Separator overhang等计算得到，详细可看单元格的计算公式；
2.17 | Single layer thickness：单面膜片厚度（不包括基材），根据涂布重量/压实密度计算得到；
2.18 | Calender thickness ：冷压厚度，双面+基材厚度即Single layer thickness*2+基材厚度；
2.19 | Winding swelling：卷绕时膨胀后的极片厚度，阳极一般为冷压厚度的105%左右，跟负极石墨种类有关，阴极一般膨胀1%~3%左右；一般压实密度越大，反弹也会越大；
2.2 | Formation swelling ：化成后膜片膨胀的厚度，阳极一般为冷压厚度112%~120%左右，跟负极石墨种类有关，阴极一般和Winding swelling厚度一样，也跟阴极材料种类有关；
2.21 | Separator/Cu foil/Al foil：隔离膜/铜箔/铝箔，目前常用EV隔离膜的基材厚度为9um~12um，Cu箔为6~9um，Al箔为12~16um，
2.22 | EOL：End of life；
2.23 | JR Thickness：JR厚度，则为阴极厚度*阴极层数+阳极厚度*阳极层数+隔离膜厚度*隔离膜层数，一般阳极比阴极多2层，可以把卷绕后的裸电芯拆开后数一数确认一下；
2.24 | JR Width：JR宽度，卷绕后的裸电芯压平后，最内层一圈即卷针的周长，最内层的宽度即为卷芯周长的一半，两侧的宽度之和即JR的厚度，因此JR的宽度为卷芯周长的一半+JR的厚度；
2.25 | 厚度群裕度：对于硬壳电芯来说，即卷绕后的裸电芯厚度/壳体内部留给电芯最大厚度，为了保证装配以及后期的膨胀预留，一般NCM体系在88%~90%，LFP体系为92%~93%；
2.26 | 宽度群裕度：与厚度群欲度略有不同，需要剔除卷针的影响，计算公式为(裸电芯宽度-卷针宽度)/(壳体内部留给电芯的最大宽度-卷针宽度)
2.27 | Cell weight：电芯重量，即成品电芯各部分的重量之和；
2.28 | 残空间(死体积)：电芯内腔体中除去被物质占用的体积外还残余的空间，该参数直接影响电芯内部气压
设计表中的长度计算
3.1 | 第一层的阳极长度为首圈周长的一半减去阳极距离底部距离，第二层等于首圈周长的一半
3.2 | 第三层相比于第一层，中间隔了2层隔离膜，1层阴极和1层阳极。长度增加π*（2层隔离膜厚度+1层阴极厚度+1层阳极厚度），该数值可作为标准增长量，每圈增加一次；该方法同样适用于阴极长度(略有不同之处：卷绕半径多了一层隔膜一层阳极)&隔离膜长度等的计算；
3.3 | 单层尺寸修正：理论计算每一层都是紧贴的，实际阴阳极隔离膜之间必定有间隙，导致尺寸会比理论长度要长，需要修正，一般0.1~0.2mm；
3.4 | 最后一刀模切计算：极耳位置从折弯处倒着计算，假设Dm为阴极模切，可以理解为整个极片需要切m刀，当设计层数为偶数时，m为奇数；
假设Dn为阳极模切，可以理解为整个极片需要切n刀，当设计层数为偶数时，n为偶数；
3.5 | 设计表中有考虑阳极距离底部距离/阴极头部距离底部距离，阳极头部对阴极有5~10mm overhang；
质量计算
4.1 | 阴极活性物质重量=单个JR阴极膜片（A面长+B面长）*阴极膜片宽/1540.25*阴极涂布重量*JR数量*阴极loading*1000kg/g(换算单位)；
4.2 | 基材重量：单个JR基材的长*基材宽*JR数*基材的面密度*1000kg/g(换算单位)，一般13um铝箔的面密度为~0.054/1540.25mm^2，8um Cu箔的面密度为0.112~0.115/1540.25mm^2，跟生产的厂家有关，可以查图纸的规格和IQC来料检测的数据；
4.3 | Tab（极耳）重量计算：即单个JR的Tab数量*JR的数量*单个Tab的面积，一般卷绕设计一圈一个极耳，则阴极极耳数为层数Layer/2，阳极比阴极多一圈，即比阴极多1个极耳；为了保证卷绕时极耳不打卷，一般极耳采用梯形设计，底端（即根部）宽，顶端窄；
4.4 | 隔离膜计算：隔离膜的量在BOM表中一般计算为平方米，即隔离膜的长*宽/1000000(单位换算)，在计算电芯重量时换算为质量单位；
4.5 | 成品电芯重量为各部分的重量之和，应注意扣除NMP以及DI-Water等不在电芯中的部分；wh/kg即用电芯的容量*电压平台/电芯的重量，一般正极LFP配石墨负极的电压平台为3.2V，NCM正极配石墨负极的电压平台为3.6~3.7V，跟正极的上限电压有关；
4.6 | 电芯的BOM：电芯的BOM成本计算应包含NMP的用量，不包含DI-水的用量，不包含Cu箔已经切掉不在电芯中的部分（这部分作为利用率计算）
输入：
◇机械件数据库
◇化学件数据库
◇设计主界面
输出：
◇summary
◇模切尺寸◇Overhang
◇BOM
◇残空间计算
◇极耳错位
◇Cell Weight

## 版本控制
Revision History
REV. | Change Item | Date | Signature
V1 | 正式发布 | 2017-05-24 | Li ZH
V2 | 1.用标称容量计算能量密度； 2.BOM页主材重量计算、基材面积计算、基材重量计算等公式加入延展因素； 3.Overhang部分加入隔膜下压判定条件； 4.PCS热压前后厚度参数调整 5.BOM页加入AT9重量计算 | 2017-06-22 | Li ZH/Che PP
V3 | 1.修改BOM中阴极的重量计算 2.将“容量б”修改为“容量COV” | 2017-10-12 | Wu Xiaomin

## Summary
设计summary
1. Cell Design Summary
Item |  | Design
Min. capacity, Ah @ 1C, 25℃
Min. capacity, Ah @ 1C, 25℃ |  | #N/A
群裕度 |  | #N/A
电芯厚度,mm |  | #N/A
电芯宽度,mm |  | #N/A
电芯肩度(主体高度,mm) |  | #N/A
JR,ea |  | 0
DC Plateau, V @ 1C, 25℃ |  | 0
Min Energy, Wh @ 1C, 25℃ |  | #N/A
Min. ED，Wh/L @ 1C, 25℃ |  | #N/A
Min. ED，Wh/kg @ 1C, 25℃ |  | #N/A
Cell Weight，kg |  | #N/A
Cathode | Active material | 0
| Specific Capacity,mAh/g | #N/A
| Loading | #N/A
| E028-02 | 0%
| C.W., g/1540.25mm^2 | 0
| P.D., g/cc | #N/A
| Al foil THK, mm | 0
| 冷压厚度，mm | #N/A
| 层数（单JR） | 0
| 膜片宽度, mm | #N/A
| AT9宽度, mm | -3.25
| Tab高度,mm | -6.75
| 极片长度@卷绕,mm | #N/A
Anode | Active Material | 0
| Specific Capacity,mAh/g | #N/A
| Loading | #N/A
| C.W., g/1540.25mm^2 | #N/A
| P.D., g/cc | #N/A
| Cu foil THK, mm | 0
| 冷压厚度，mm | #N/A
| 层数（单JR） | 2
| 膜片宽度, mm | #N/A
| Tab高度,mm | -2.25
| 极片长度@卷绕,mm | #N/A
Sep | 基材 | 0
| 处理 | 裸膜+CCS+PCS
| 隔离膜长度,mm | #N/A
| 隔离膜宽度,mm | #N/A
| 层数（单JR） | 12
EL |  | 0
EL注液量 (g) |  | 0
充电Cell Balance |  | 0
A/C Overhang, mm |  | 0
S/A Overhang, mm |  | 0
空间利用率 |  | #N/A
卷针周长,mm |  | 0
单JR厚度,mm |  | #N/A
JR宽度,mm |  | #N/A
JR高度,mm |  | #N/A
待输入
2. 制造成本核算
Winding | Coating 1出6 |  | JR个数： | 0 | EFM: | 凹版：
Item | coating length | 涂布单双面 | solid content | JR coating width | coating loading | slurry density
Cathode | #N/A |  |  | #N/A | 0
Anode | #N/A |  |  | #N/A | #N/A
Seperator CCS | #N/A |  |  | #N/A
Seperator PCS
AT9 | #N/A |  |  | -3.25
凹版

## 机械件数据库
机械件参数 |  |  | Unit: mm for length if not specified
新model(尚无精确参数的)，选用外形接近的model： |  |  |  |  | 做粗略计算
注意：仅通过外形等比例缩放法估算，在顶盖结构差异比较大时精度会降低，需留意！
Model |  |  | 新Model(尚无精确参数)
设计工程师
电芯厚度(不含蓝膜)
电芯宽度(不含蓝膜)
电芯肩高(不含顶底贴片及蓝膜)
壳体大面壁厚
壳体侧面壁厚
壳体底厚
顶盖板厚
支架(下塑胶)高
底托板厚
Mylar厚
蓝膜厚度
顶盖下塑胶外宽 |  |  | #N/A
顶盖下塑胶内宽 | 顶支架内宽 |  | #N/A
极柱下表面宽度 | 极柱宽度 |  | #N/A
极柱下表面长度 | 极柱宽度 |  | #N/A
极柱中心距 | 极柱中心距 |  | #N/A
正极下塑胶内伸 | 正极下塑胶内伸 |  | #N/A
负极下塑胶内伸 | 负极下塑胶内伸 |  | #N/A
软连接上宽L1 | 软连接上宽 |  | #N/A
软连接下宽L2 | 软连接下宽 |  | #N/A
软连接L3 |  |  | #N/A
防爆片宽度(顶盖宽度方向尺寸) |  |  | #N/A
|  |  | PN码 | 重量/g | 体积/mm3 | PN码 | 重量/g | 体积/mm3
机械件 重量＆体积 | 顶盖(体积只算顶盖片及以下的部分) |  | / | #N/A | #N/A
| 壳体 |  | / | 0 | 0
| Mylar |  | / | #N/A | #N/A
| 底托板 |  | / | #N/A | #N/A
| 顶盖贴片 |  | / | #N/A | #N/A
| 底部贴片 |  | / | #N/A | #N/A
| 顶支架A |  | / | #N/A | #N/A
| 顶支架B |  | / | #N/A | #N/A
| Al软连接 |  | / | #N/A | #N/A
| Cu软连接 |  | / | #N/A | #N/A
| 蓝膜 |  | / | #N/A | #N/A
密封铝钉
塑胶钉
| PET贴片(表面) |  | /
AL焊接压片
Cu焊接压片
24163-绝缘托板（PP 板)
| Total |  |  |  | #N/A |  |  | 0
|  |  | 1 | 2 | 3 | 4 | 5 | 6
新Model(尚无精确参数)
#REF! | #REF! | #REF! | 0
#REF! | #REF! | #REF! | 0
#REF! | #REF! | #REF! | 0
#REF! | #REF! | #REF! | 0
#REF! | #REF! | #REF! | 0
#REF! | #REF! | #REF! | 0
#REF! | #REF! | #REF! | 0
#REF! | #REF! | #REF! | 0
#REF! | #REF! | #REF! | 0
#REF! | #REF! | #REF! | 0
#REF! | #REF! | #REF! | 0
#REF! | #REF! | #REF! | 0
#REF! | #REF! | #REF! | 0
#REF! | #REF! | #REF! | 0
#REF! | #REF! | #REF! | 0
#REF! | #REF! | #REF! | 0
#REF! | #REF! | #REF! | 0
#REF! | #REF! | #REF! | 0
#REF! | #REF! | #REF! | 0
#REF! | #REF! | #REF! | 0
#REF! | #REF! | #REF! | 0
#REF! | #REF! | #REF! | 0
#REF! | #REF! | #REF! | 0
#REF! | #REF! | #REF! | 0
#REF! | #REF! | #REF! | 0
#REF! | #REF! | #REF! | 0
#REF! | #REF! | #REF! | 0
#REF! | #REF! | #REF! | 0
#REF! | #REF! | #REF! | 0
#REF! | #REF! | #REF! | 0
#REF! | #REF! | #REF! | 0
#REF! | #REF! | #REF! | 0
#REF! | #REF! | #REF! | 0
#REF! | #REF! | #REF! | 0
#REF! | #REF! | #REF! | 0
#REF! | #REF! | #REF! | 0
#REF! | #REF! | #REF! | 0
#REF! | #REF! | #REF! | 0
顶盖爆炸图
Cell 外部组件爆炸图
Cell 内部组件爆炸图
Al软连接及PET弹片示意图
剖面

## 设计主界面
M6UP |  | Ah Cell design form |  |  | Unit: mm for length if not specified | [6 empty] | 待输入
Output ----- 电芯级别（容量ok？群裕度ok？残空间ok？） | [12 empty] | 当前版本:V5
Mean 1C_CAP | Min 1C_CAP | Mean 1/3C_CAP | Min 1/3C_CAP | 群裕度_ 厚度方向 | 群裕度_ 宽度方向 | 标称能量密度(Wh/Kg) | 标称能量密度(Wh/L) | Tab 到卷芯最内圈边缘的距离La | 极耳边距Lb | 放电CB | 宽度方向 (含方形热压) 群裕度是否ok |  | 一般6步即可完成设计
#N/A | #N/A | #N/A | #N/A | #N/A | #N/A | #N/A | #N/A | #N/A | #N/A | #N/A | #N/A |  | 第1步： | 材料数据库
[13 empty] | 第2步： | 机械件数据库
Input ------- 机械件级别 | [12 empty] | 第3步： | 本页
Model | 电芯厚度 | 电芯宽度 | 电芯肩高 | 壳体大面壁厚 | 壳体侧面壁厚 | 壳体底厚 | 顶盖板厚 | 支架(下塑胶)高 | 底托盘厚 | Mylar厚 | 顶封宽度理论计算值 |  | 第4步： | 模切尺寸
0 | #N/A | #N/A | #N/A | #N/A | #N/A | #N/A | #N/A | #N/A | #N/A | #N/A | #N/A |  | 第5步： | Overhang
[13 empty] | 第6步： | BOM
Input ------- 电芯级别 | [12 empty] | 第7步： | 极耳错位
Voltage | 充电 Cell balance | Cathode Layers | 极耳中心距 | Anode overhang | Separator overhang | 隔膜下压 | 顶封宽度 | 阳极距离卷绕底部距离 | 长度方向阴阳极overhang | Jelly roll | 1C_1/3C 克容量差 | 容量COV | 是否方形热压 | 极耳设计
[13 empty] | 是 | 一圈一个
Input ------- 极片级别
Item | Active Material | 基材厚度 | 扣电1st 去程 Cap. (mAh/g) | 扣电1st 回程 Cap. (mAh/g) | Full cell 1C Disc cap. (mAh/g) | Loading | Weight (g/1540mm2) | Density (g/cm3) | 卷绕反弹 (vs冷压) | 化成反弹 (vs冷压) | 满充反弹 (vs冷压) | EOL反弹 (vs冷压) | 长度延展 (冷压vs涂布) | 极片参数是否经过SE确认 | 连续/间歇涂布
Anode |  |  | #N/A | #N/A | #N/A | #N/A | #N/A | #N/A | #N/A | #N/A | #N/A | #N/A | #N/A | #N/A | 连续 | 间歇涂布默认第1、2两层为单面区
Cathode |  | 0 | #N/A | #N/A | #N/A | #N/A |  | #N/A | #N/A | #N/A | #N/A | #N/A | #N/A | #N/A | 连续 | 间歇涂布默认倒数第1、2两层为单面区
Al foil | 基材厚度
凹版厚度
Separater | 裸膜+CCS+PCS | #N/A |  | 阴极 | 涂布公差 (g/1540mm2) | 冷压公差(mm) | 单面C.W. (g/1540mm2) | Density (g/cm3) |  | 阳极 | 涂布公差 (g/1540mm2) | 冷压公差(mm) | 单面C.W. (g/1540mm2) | Density (g/cm3)
|  | #N/A |  | 上限 |  |  | 0 | #N/A |  | 下限 |  |  | #N/A | #N/A
| CCS(勃姆石) |  |  | 下限 |  |  | 0 | #N/A |  | 上限 |  |  | #N/A | #N/A
| 热压后PCS |  | 参考值:0.8um(1.5mg),1.4um(2.5mg)
| 热压前PCS |  | 参考值:5um(1.5mg),8um(2.5mg) |  |  | 极限CB | 首次充电CB | 放电CB |  | 阴极脱锂后的不可逆容量(mAh/1540.25mm2) |  | 阳极嵌锂后消耗的容量(mAh/1540.25mm2) |  | SOC偏移 (阴阳极不可逆容量不均衡，造成实际SOC偏移)
Pattern | 热压后 |  | 参考值:0um(假设Gap全部压掉) |  |  | 最小值 | #N/A | #N/A
| 热压前 |  | 参考值:20um |  |  | 最大值 | #N/A | #N/A |  | #N/A |  | #N/A |  | #N/A
注意：PCS厚度加在隔离摸厚度里，Pattern厚度加在阴极里；是否热压对PCS和Pattern的厚度影响明显，故需区别对待常规热压和方形热压 | [9 empty] | #N/A
Input ------- 卷针 |  |  | Input ------- 极耳 |  |  |  | Input ------- 电解液
卷针 | 参数 |  | 上宽 | 下宽 | 极耳高度 |  | EL. | Weight(g) | 注液后残空间 @25℃(ml) | JR总空隙体积@化成后 | EL总体积/JR总孔隙体积@化成后 | 保液系数(g/Ah) | 最低保液系数(g/Ah) | 最高保液系数(g/Ah)
周长 | [8 empty] | #N/A | #N/A | #N/A | #N/A | #N/A | #N/A
首圈周长 | #N/A
中间计算过程-----极片参数
Electrode | 箔材厚度 @热压前 | Width | 连续面膜长 @卷绕 | 间歇面膜长 @卷绕 | 单面区长度 @卷绕 | Single layer thickness | Calender thickness | Winding swelling | Formation swelling | full charge swelling | EOL Swelling
Anode | 0 | #N/A | #N/A | #N/A | 0 | #N/A | #N/A | #N/A | #N/A | #N/A | #N/A
Cathode | 0 | #N/A | #N/A | #N/A | 0 | #N/A | #N/A | #N/A | #N/A | #N/A | #N/A
Separater | #N/A | #N/A | #N/A
中间计算过程 ----- JR厚度尺寸
JR 参数_厚度 |  | 热压后 | 化成后 | 满充后(mean)下限 | 满充后(mean) | 满充后(mean)上限 | 满充后计算的COV(以36水平) | EOL | 壳体内腔厚 | 建议卷针宽度 |  | 电芯厚度COV | 壳体大面壁厚COV
设计值 | 厚度 | #N/A | #N/A | #N/A | #N/A | #N/A | #N/A | #N/A | #N/A | #N/A
| 群裕度 | #N/A | #N/A | #N/A | #N/A | #N/A | #N/A | #N/A
注：阴极涂布方式(连续/间歇)会影响空卷隔膜层数
中间计算过程 ----- JR宽度尺寸(常规热压) | [6 empty] | 中间计算过程 ----- JR宽度尺寸(方形热压)
JR 参数_宽度 |  | 常规热压后 | 常规热压容许的最大值 | 壳体内腔宽 | JR单侧包Mylar层数 |  | JR 参数_宽度 |  | JR Gap from PCS & Pattern | JR两侧需要为极片膨胀预留空间 | 方形热压后
设计值 | 宽度 | #N/A | #N/A | #N/A |  |  | 设计值 | 宽度 | #N/A | #N/A | #N/A
| 群裕度 | #N/A | #N/A |  |  |  |  | 群裕度 | #N/A |  | #N/A
注：默认宽度方向与厚度方向膨胀比例相同； | [6 empty] | 注：宽度方向群裕度减去了卷针宽度，与厚度方向的群裕度定义略有不同
常规热压群裕度过大时，可考虑使用方形热压改善，根据右表判断 | [6 empty] | 默认宽度方向的膨胀率与厚度方向的相同，寿命过程中JR宽度方向不能先于厚度方向顶壳
方形热压的意义：当JR内部Gap＞极片膨胀量时，可用方形热压压缩多余空间，否则即使BOL实现了Gap挤压，但寿命过程中还是会膨胀变宽
a=a1+a2
b=b1+b2
设计逻辑：b＞= a/N计算时需考虑折弯处的gap
N个JR
a1
a2
b1
b2
Note on C6: Li ZhongHong: 根据3σ计算
Note on E6: Li ZhongHong: 根据3σ计算
Note on J6: Li ZhongHong: 含内圈隔膜
Note on M6: Li ZhongHong: 注：当前关于方形热压的工艺尚不成熟，相关参数仅供参考
Note on E10: Li ZhongHong: 电芯主体高度
Note on B11: Li ZhongHong: 在“机械件数据库”中添加新model信息后，本框中自动出现选项
Note on D14: Li ZhongHong: 含单面区的总层数,一般为偶数
Note on E14: Li ZhongHong: 默认阴阳极极耳对称设计
Note on I14: Li ZhongHong: 参考理论计算值制定
Note on E18: Li ZhongHong: 阴极脱锂，阳极嵌锂
Note on F18: Li ZhongHong: 阴极嵌锂，阳极脱锂
Note on C19: Li ZhongHong: 在“材料数据库”中添加新材料信息后，本框中自动出现选项
Note on C20: Li ZhongHong: 在“材料数据库”中添加新材料信息后，本框中自动出现选项
Note on D23: Li ZhongHong: 热压后隔膜总厚度
Note on C24: Li ZhongHong: 在“材料数据库”中添加新材料信息后，本框中自动出现选项
Note on F33: An TaiHua: 默认阴阳极极耳对称设计
Note on G33: Li ZhongHong: 超出隔膜高度
Note on O33: Li ZhongHong: 正负极、隔离膜所吸收的电解液@化成后
Note on P33: Li ZhongHong: 整个壳体内腔所能容纳的最大电解液量
Note on I34: Li ZhongHong: 在“材料数据库”中添加新材料信息后，本框中自动出现选项
Note on C35: Li ZhongHong: 空卷隔膜一圈半
Note on L44: An TaiHua: 最大宽度；如用此宽度常规热压超宽时可用方形热压
Note on E51: Li ZhongHong: 默认宽度方向的膨胀与厚度方向相同

## 材料数据库
Anode | [7 empty] | 返回 |  | 注：本页为常用材料信息收集列表，为设计提供基础数据
Active material |  | RI材料货架
Formula | 职能组或项目或产品类型名称 | Anode Material | PN码 | 扣电1st 去程 Cap.(嵌锂) (mAh/g) | 扣电1st 回程 Cap.(脱锂) (mAh/g) | Full cell 1C Disc cap. (mAh/g) | loading | Density (g/cm3) | 卷绕反弹 (vs冷压) | 化成反弹 (vs冷压) | 满充反弹 (vs冷压) | EOL反弹 (vs冷压) | 长度延展 (冷压vs涂布) | Real Density (g/ml) | 是否经过SE确认 | 备注(哪些是预估数据） | 特殊说明 | 是否虚拟件
1
2
3
4
5
6
7
8
9
10
11
12
13
Gr扣电测试流程：0.05C DC to 5mV；5mV DV to 50uA；rest 5 min；0.1C CC to 2.0V；2 cycle
注：上表数据不足时需手动补充
Cathode
Active material |  | RI材料货架
Formula | 职能组或项目或产品类型名称 | Cathode Material | PN码 | 扣电1st 去程 Cap.(脱锂) (mAh/g) | 扣电1st 回程 Cap.(嵌锂) (mAh/g) | Full cell 1C Disc cap. (mAh/g) | loading | Density (g/cm3) | 卷绕反弹 (vs冷压) | 化成反弹 (vs冷压) | 满充反弹 (vs冷压) | EOL反弹 (vs冷压) | 长度延展 (冷压vs涂布) | Real Density (g/ml) | 是否经过SE确认 | 备注(哪些是预估数据） | 特殊说明 | 是否虚拟件
1
2
3
4
5
6
7
8
9
10
11
12
13
NCM扣电测试流程：0.1C CC to Vx(上限电压+0.05V)；Vx CV to 50uA；rest 5 min；0.1C DC to 2.8V(下限电压)；2 cycle | [9 empty] | LFP:2.0V~3.75V
注：上表数据不足时需手动补充
Separator
Material
NO. | Separator | PN码 | Material | Vendor | Thickness | Density | Porosity | Real Density | Density | 特殊说明 |  | 是否虚拟件
[5 empty] | (um) | g/m2 | % | g/ml | g/1540.25mm2
1 | [8 empty] | 0
2 | [8 empty] | 0
3 | [8 empty] | 0
4 | [8 empty] | 0
5 | [8 empty] | 0
6 | [8 empty] | 0
7 | [8 empty] | 0
8 | [8 empty] | 0
9 | [8 empty] | 0
10 | [8 empty] | 0
11 | [8 empty] | 0
12 | [8 empty] | 0
13 | [8 empty] | 0
14 | [8 empty] | 0
15 | [8 empty] | 0
16 | [8 empty] | 0
17 | [8 empty] | 0
18 | [8 empty] | 0
19 | [8 empty] | 0
20 | [8 empty] | 0
21 | [8 empty] | 0
22 | [8 empty] | 0
23 | [8 empty] | 0
注：上表数据不足时需手动补充
Electrolyte
Active material |  | RI材料货架
NO. | Separator | PN码 | Real Density | 特殊说明 |  | 是否虚拟件
g/ml
1
2
3
4
5
6
7
8
9
10
11
12
13
14
15
注：上表数据不足时需手动补充
Foil
Active material |  | PTO Data
Item | 材料厚度 | PN | Weight (g/1540.25mm2) | 设计使用重量 (g/1540.25mm2) | 特殊说明 |  | 是否虚拟件
Cu箔 |  |  |  | #N/A
Al箔 |  |  |  | #N/A
注：上表数据不足时需手动补充
其他辅料
数据查询路径：RDD→材料测试管理→项目样品申请单查询：Real Density
NO. | Cathode Binder | PN码 | Real Density | 特殊说明 |  | 是否虚拟件
g/ml
1
2
3
4
5
6
7
8
9
10
NO. | Anode Binder | PN码 | Real Density | 特殊说明 |  | 是否虚拟件
g/ml
1
2
3
4
5
6
7
8
9
10
NO. | 导电碳 | PN码 | Real Density | 特殊说明 |  | 是否虚拟件
g/ml
1
2
3
4
5
6
7
8
9
10
NO. | CMC | PN码 | Real Density | 特殊说明 |  | 是否虚拟件
g/ml
1
2
3
4
5
6
7
8
9
10
NO. | CCS | PN码 | Real Density | 特殊说明 |  | 是否虚拟件
g/ml
1
2
3
4
5
NO. | PCS | PN码 | Real Density | 特殊说明 |  | 是否虚拟件
g/ml
1
2
3
4
5
NO. | E028 | PN码 | Real Density | 特殊说明 |  | 是否虚拟件
g/ml
1
2
3
4
5

## 模切尺寸
卷绕结构
连续涂布结构 | [6 empty] | 1) | 两层隔离膜空卷一圈半包住卷针（该部分计入卷针周长）
[7 empty] | 2) | 入料时两层隔离膜夹阴极，包阳极
[7 empty] | 3) | 阳极收尾时多卷一圈遮住阴极,隔离膜多卷一圈包住阳极，再卷小半圈收尾
[7 empty] | 4) | 阴极单面区收尾时，隔离膜多卷小半圈收尾（注意阳极overhang）
[7 empty] | 5) | 阴、阳极长度计算：不同层数的交界在圆周中点,每层直线部分长度都等于卷针周长一半
每层前后各加四分之一圆的长度（随内层增厚变化）,默认收尾位置均为最后一个半圆中心
[7 empty] | 6) | 隔离膜长度近似根据阴极长度计算
间歇涂布结构（单面阴极收尾）
阳极 | 阳极单面区 | 阴极 | 阴极单面区 | 隔离膜
模切尺寸计算 |  |  |  | Unit: mm for length if not specified | [6 empty] | 返回
中间计算过程 ----- 极耳模切尺寸
阴极头部距离底部距离 |  | 0 |  |  | 首圈周长 | #N/A
阳极距离底部距离 |  | 0 |  |  | 阳极厚度@卷绕 | #N/A
阳极修正系数 |  | 0.15 | 每圈的延长量 |  | 隔离膜厚@卷绕 | #N/A
阴极修正系数 |  | 0.15 | 每圈的延长量 |  | 极耳间距 | 0
Tab 到卷芯最内圈边缘的距离La |  | #N/A |  |  | 极耳中心距 | 0
阴极tab宽度 |  | 0 |  |  | 阴极层数 | 0
阳极tab宽度 |  | 0
阴阳极+2层隔膜总厚度 |  | #N/A
PI*(阴阳极+2层隔膜总厚度) |  | #N/A
PI*(1层阳极+1层隔膜厚度) |  | #N/A
阴极冷压与模切顺序 |  | 先冷压后模切
阳极冷压与模切顺序 |  | 先冷压后模切
输出值
注：模切尺寸中极耳宽度统一按底部宽度计算
总长 | #N/A |  | 总长 | #N/A |  |  | 总长 | #N/A | 总长 | #N/A
最后一刀长 | #N/A |  | 最后一刀长 | #N/A |  |  | 最后一刀长 | #N/A | 最后一刀长 | #N/A
tab数量 | -1 |  | tab数量 | -1 |  |  | tab数量 | -1 | tab数量 | -1
要切的总刀数 | 2 |  | 要切的总刀数 | 1 |  |  | 要切的总刀数 | 2 | 要切的总刀数 | 1
一圈一个极耳，中心距 阳极尺寸 |  |  | 一圈一个极耳，中心距 阴极尺寸 |  |  |  | 一层一个极耳，中心距 阳极尺寸 |  | 一层一个极耳，中心距 阴极尺寸 |  |  | layer | Anode |  | Cathode |  | 单层长度(修正后) |  | 极片总长(修正后)
[13 empty] | Each layer | Total length | Each layer | Total length | Anode | Cathode | Anode | Cathode
D1 | #N/A |  | D1 | #N/A |  |  | D1 | #N/A | D1 | #N/A |  | 1 | #N/A | #N/A | #N/A | #N/A | #N/A | #N/A | #N/A | #N/A
D2 | #N/A |  | D2 | #N/A |  |  | D2 | #N/A | D2 |  |  | 2 | #N/A | #N/A | #N/A | #N/A | #N/A | #N/A | #N/A | #N/A
D3 |  |  | D3 |  |  |  | D3 |  | D3 |  |  | 3 | #N/A | #N/A | #N/A | #N/A | #N/A | #N/A | #N/A | #N/A
D4 |  |  | D4 |  |  |  | D4 |  | D4 |  |  | 4 | #N/A | #N/A | #N/A | #N/A | #N/A | #N/A | #N/A | #N/A
D5 |  |  | D5 |  |  |  | D5 |  | D5 |  |  | 5 | #N/A | #N/A | #N/A | #N/A | #N/A | #N/A | #N/A | #N/A
D6 |  |  | D6 |  |  |  | D6 |  | D6 |  |  | 6 | #N/A | #N/A | #N/A | #N/A | #N/A | #N/A | #N/A | #N/A
D7 |  |  | D7 |  |  |  | D7 |  | D7 |  |  | 7 | #N/A | #N/A | #N/A | #N/A | #N/A | #N/A | #N/A | #N/A
D8 |  |  | D8 |  |  |  | D8 |  | D8 |  |  | 8 | #N/A | #N/A | #N/A | #N/A | #N/A | #N/A | #N/A | #N/A
D9 |  |  | D9 |  |  |  | D9 |  | D9 |  |  | 9 | #N/A | #N/A | #N/A | #N/A | #N/A | #N/A | #N/A | #N/A
D10 |  |  | D10 |  |  |  | D10 |  | D10 |  |  | 10 | #N/A | #N/A | #N/A | #N/A | #N/A | #N/A | #N/A | #N/A
D11 |  |  | D11 |  |  |  | D11 |  | D11 |  |  | 11 | #N/A | #N/A | #N/A | #N/A | #N/A | #N/A | #N/A | #N/A
D12 |  |  | D12 |  |  |  | D12 |  | D12 |  |  | 12 | #N/A | #N/A | #N/A | #N/A | #N/A | #N/A | #N/A | #N/A
D13 |  |  | D13 |  |  |  | D13 |  | D13 |  |  | 13 | #N/A | #N/A | #N/A | #N/A | #N/A | #N/A | #N/A | #N/A
D14 |  |  | D14 |  |  |  | D14 |  | D14 |  |  | 14 | #N/A | #N/A | #N/A | #N/A | #N/A | #N/A | #N/A | #N/A
D15 |  |  | D15 |  |  |  | D15 |  | D15 |  |  | 15 | #N/A | #N/A | #N/A | #N/A | #N/A | #N/A | #N/A | #N/A
D16 |  |  | D16 |  |  |  | D16 |  | D16 |  |  | 16 | #N/A | #N/A | #N/A | #N/A | #N/A | #N/A | #N/A | #N/A
D17 |  |  | D17 |  |  |  | D17 |  | D17 |  |  | 17 | #N/A | #N/A | #N/A | #N/A | #N/A | #N/A | #N/A | #N/A
D18 |  |  | D18 |  |  |  | D18 |  | D18 |  |  | 18 | #N/A | #N/A | #N/A | #N/A | #N/A | #N/A | #N/A | #N/A
D19 |  |  | D19 |  |  |  | D19 |  | D19 |  |  | 19 | #N/A | #N/A | #N/A | #N/A | #N/A | #N/A | #N/A | #N/A
D20 |  |  | D20 |  |  |  | D20 |  | D20 |  |  | 20 | #N/A | #N/A | #N/A | #N/A | #N/A | #N/A | #N/A | #N/A
D21 |  |  | D21 |  |  |  | D21 |  | D21 |  |  | 21 | #N/A | #N/A | #N/A | #N/A | #N/A | #N/A | #N/A | #N/A
D22 |  |  | D22 |  |  |  | D22 |  | D22 |  |  | 22 | #N/A | #N/A | #N/A | #N/A | #N/A | #N/A | #N/A | #N/A
D23 |  |  | D23 |  |  |  | D23 |  | D23 |  |  | 23 | #N/A | #N/A | #N/A | #N/A | #N/A | #N/A | #N/A | #N/A
D24 |  |  | D24 |  |  |  | D24 |  | D24 |  |  | 24 | #N/A | #N/A | #N/A | #N/A | #N/A | #N/A | #N/A | #N/A
D25 |  |  | D25 |  |  |  | D25 |  | D25 |  |  | 25 | #N/A | #N/A | #N/A | #N/A | #N/A | #N/A | #N/A | #N/A
D26 |  |  | D26 |  |  |  | D26 |  | D26 |  |  | 26 | #N/A | #N/A | #N/A | #N/A | #N/A | #N/A | #N/A | #N/A
D27 |  |  | D27 |  |  |  | D27 |  | D27 |  |  | 27 | #N/A | #N/A | #N/A | #N/A | #N/A | #N/A | #N/A | #N/A
D28 |  |  | D28 |  |  |  | D28 |  | D28 |  |  | 28 | #N/A | #N/A | #N/A | #N/A | #N/A | #N/A | #N/A | #N/A
D29 |  |  | D29 |  |  |  | D29 |  | D29 |  |  | 29 | #N/A | #N/A | #N/A | #N/A | #N/A | #N/A | #N/A | #N/A
D30 |  |  | D30 |  |  |  | D30 |  | D30 |  |  | 30 | #N/A | #N/A | #N/A | #N/A | #N/A | #N/A | #N/A | #N/A
D31 |  |  | D31 |  |  |  | D31 |  | D31 |  |  | 31 | #N/A | #N/A | #N/A | #N/A | #N/A | #N/A | #N/A | #N/A
D32 |  |  | D32 |  |  |  | D32 |  | D32 |  |  | 32 | #N/A | #N/A | #N/A | #N/A | #N/A | #N/A | #N/A | #N/A
D33 |  |  | D33 |  |  |  | D33 |  | D33 |  |  | 33 | #N/A | #N/A | #N/A | #N/A | #N/A | #N/A | #N/A | #N/A
D34 |  |  | D34 |  |  |  | D34 |  | D34 |  |  | 34 | #N/A | #N/A | #N/A | #N/A | #N/A | #N/A | #N/A | #N/A
D35 |  |  | D35 |  |  |  | D35 |  | D35 |  |  | 35 | #N/A | #N/A | #N/A | #N/A | #N/A | #N/A | #N/A | #N/A
D36 |  |  | D36 |  |  |  | D36 |  | D36 |  |  | 36 | #N/A | #N/A | #N/A | #N/A | #N/A | #N/A | #N/A | #N/A
D37 |  |  | D37 |  |  |  | D37 |  | D37 |  |  | 37 | #N/A | #N/A | #N/A | #N/A | #N/A | #N/A | #N/A | #N/A
D38 |  |  | D38 |  |  |  | D38 |  | D38 |  |  | 38 | #N/A | #N/A | #N/A | #N/A | #N/A | #N/A | #N/A | #N/A
D39 |  |  | D39 |  |  |  | D39 |  | D39 |  |  | 39 | #N/A | #N/A | #N/A | #N/A | #N/A | #N/A | #N/A | #N/A
D40 |  |  | D40 |  |  |  | D40 |  | D40 |  |  | 40 | #N/A | #N/A | #N/A | #N/A | #N/A | #N/A | #N/A | #N/A
D41 |  |  | D41 |  |  |  | D41 |  | D41 |  |  | 41 | #N/A | #N/A | #N/A | #N/A | #N/A | #N/A | #N/A | #N/A
D42 |  |  | D42 |  |  |  | D42 |  | D42 |  |  | 42 | #N/A | #N/A | #N/A | #N/A | #N/A | #N/A | #N/A | #N/A
D43 |  |  | D43 |  |  |  | D43 |  | D43 |  |  | 43 | #N/A | #N/A | #N/A | #N/A | #N/A | #N/A | #N/A | #N/A
D44 |  |  | D44 |  |  |  | D44 |  | D44 |  |  | 44 | #N/A | #N/A | #N/A | #N/A | #N/A | #N/A | #N/A | #N/A
D45 |  |  | D45 |  |  |  | D45 |  | D45 |  |  | 45 | #N/A | #N/A | #N/A | #N/A | #N/A | #N/A | #N/A | #N/A
D46 |  |  | D46 |  |  |  | D46 |  | D46 |  |  | 46 | #N/A | #N/A | #N/A | #N/A | #N/A | #N/A | #N/A | #N/A
D47 |  |  | D47 |  |  |  | D47 |  | D47 |  |  | 47 | #N/A | #N/A | #N/A | #N/A | #N/A | #N/A | #N/A | #N/A
D48 |  |  | D48 |  |  |  | D48 |  | D48 |  |  | 48 | #N/A | #N/A | #N/A | #N/A | #N/A | #N/A | #N/A | #N/A
D49 |  |  | D49 |  |  |  | D49 |  | D49 |  |  | 49 | #N/A | #N/A | #N/A | #N/A | #N/A | #N/A | #N/A | #N/A
D50 |  |  | D50 |  |  |  | D50 |  | D50 |  |  | 50 | #N/A | #N/A | #N/A | #N/A | #N/A | #N/A | #N/A | #N/A
[7 empty] | D51 |  | D51 |  |  | 51 | #N/A | #N/A | #N/A | #N/A | #N/A | #N/A | #N/A | #N/A
[7 empty] | D52 |  | D52 |  |  | 52 | #N/A | #N/A | #N/A | #N/A | #N/A | #N/A | #N/A | #N/A
[7 empty] | D53 |  | D53 |  |  | 53 | #N/A | #N/A | #N/A | #N/A | #N/A | #N/A | #N/A | #N/A
[7 empty] | D54 |  | D54 |  |  | 54 | #N/A | #N/A | #N/A | #N/A | #N/A | #N/A | #N/A | #N/A
[7 empty] | D55 |  | D55 |  |  | 55 | #N/A | #N/A | #N/A | #N/A | #N/A | #N/A | #N/A | #N/A
[7 empty] | D56 |  | D56 |  |  | 56 | #N/A | #N/A | #N/A | #N/A | #N/A | #N/A | #N/A | #N/A
[7 empty] | D57 |  | D57 |  |  | 57 | #N/A | #N/A | #N/A | #N/A | #N/A | #N/A | #N/A | #N/A
[7 empty] | D58 |  | D58 |  |  | 58 | #N/A | #N/A | #N/A | #N/A | #N/A | #N/A | #N/A | #N/A
[7 empty] | D59 |  | D59 |  |  | 59 | #N/A | #N/A | #N/A | #N/A | #N/A | #N/A | #N/A | #N/A
[7 empty] | D60 |  | D60 |  |  | 60 | #N/A | #N/A | #N/A | #N/A | #N/A | #N/A | #N/A | #N/A
[7 empty] | D61 |  | D61 |  |  | 61 | #N/A | #N/A | #N/A | #N/A | #N/A | #N/A | #N/A | #N/A
[7 empty] | D62 |  | D62 |  |  | 62 | #N/A | #N/A | #N/A | #N/A | #N/A | #N/A | #N/A | #N/A
[7 empty] | D63 |  | D63 |  |  | 63 | #N/A | #N/A | #N/A | #N/A | #N/A | #N/A | #N/A | #N/A
[7 empty] | D64 |  | D64 |  |  | 64 | #N/A | #N/A | #N/A | #N/A | #N/A | #N/A | #N/A | #N/A
[7 empty] | D65 |  | D65 |  |  | 65 | #N/A | #N/A | #N/A | #N/A | #N/A | #N/A | #N/A | #N/A
[7 empty] | D66 |  | D66 |  |  | 66 | #N/A | #N/A | #N/A | #N/A | #N/A | #N/A | #N/A | #N/A
[7 empty] | D67 |  | D67 |  |  | 67 | #N/A | #N/A | #N/A | #N/A | #N/A | #N/A | #N/A | #N/A
[7 empty] | D68 |  | D68 |  |  | 68 | #N/A | #N/A | #N/A | #N/A | #N/A | #N/A | #N/A | #N/A
[7 empty] | D69 |  | D69 |  |  | 69 | #N/A | #N/A | #N/A | #N/A | #N/A | #N/A | #N/A | #N/A
[7 empty] | D70 |  | D70 |  |  | 70 | #N/A | #N/A | #N/A | #N/A | #N/A | #N/A | #N/A | #N/A
[7 empty] | D71 |  | D71 |  |  | 71 | #N/A | #N/A | #N/A | #N/A | #N/A | #N/A | #N/A | #N/A
[7 empty] | D72 |  | D72 |  |  | 72 | #N/A | #N/A | #N/A | #N/A | #N/A | #N/A | #N/A | #N/A
[7 empty] | D73 |  | D73 |  |  | 73 | #N/A | #N/A | #N/A | #N/A | #N/A | #N/A | #N/A | #N/A
[7 empty] | D74 |  | D74 |  |  | 74 | #N/A | #N/A | #N/A | #N/A | #N/A | #N/A | #N/A | #N/A
[7 empty] | D75 |  | D75 |  |  | 75 | #N/A | #N/A | #N/A | #N/A | #N/A | #N/A | #N/A | #N/A
[7 empty] | D76 |  | D76 |  |  | 76 | #N/A | #N/A | #N/A | #N/A | #N/A | #N/A | #N/A | #N/A
[7 empty] | D77 |  | D77 |  |  | 77 | #N/A | #N/A | #N/A | #N/A | #N/A | #N/A | #N/A | #N/A
[7 empty] | D78 |  | D78 |  |  | 78 | #N/A | #N/A | #N/A | #N/A | #N/A | #N/A | #N/A | #N/A
[7 empty] | D79 |  | D79 |  |  | 79 | #N/A | #N/A | #N/A | #N/A | #N/A | #N/A | #N/A | #N/A
[7 empty] | D80 |  | D80 |  |  | 80 | #N/A | #N/A | #N/A | #N/A | #N/A | #N/A | #N/A | #N/A
[7 empty] | D81 |  | D81 |  |  | 81 | #N/A | #N/A | #N/A | #N/A | #N/A | #N/A | #N/A | #N/A
[7 empty] | D82 |  | D82 |  |  | 82 | #N/A | #N/A | #N/A | #N/A | #N/A | #N/A | #N/A | #N/A
[7 empty] | D83 |  | D83 |  |  | 83 | #N/A | #N/A | #N/A | #N/A | #N/A | #N/A | #N/A | #N/A
[7 empty] | D84 |  | D84 |  |  | 84 | #N/A | #N/A | #N/A | #N/A | #N/A | #N/A | #N/A | #N/A
[7 empty] | D85 |  | D85 |  |  | 85 | #N/A | #N/A | #N/A | #N/A | #N/A | #N/A | #N/A | #N/A
[7 empty] | D86 |  | D86 |  |  | 86 | #N/A | #N/A | #N/A | #N/A | #N/A | #N/A | #N/A | #N/A
[7 empty] | D87 |  | D87 |  |  | 87 | #N/A | #N/A | #N/A | #N/A | #N/A | #N/A | #N/A | #N/A
[7 empty] | D88 |  | D88 |  |  | 88 | #N/A | #N/A | #N/A | #N/A | #N/A | #N/A | #N/A | #N/A
[7 empty] | D89 |  | D89 |  |  | 89 | #N/A | #N/A | #N/A | #N/A | #N/A | #N/A | #N/A | #N/A
[7 empty] | D90 |  | D90 |  |  | 90 | #N/A | #N/A | #N/A | #N/A | #N/A | #N/A | #N/A | #N/A
[7 empty] | D91 |  | D91 |  |  | 91 | #N/A | #N/A | #N/A | #N/A | #N/A | #N/A | #N/A | #N/A
[7 empty] | D92 |  | D92 |  |  | 92 | #N/A | #N/A | #N/A | #N/A | #N/A | #N/A | #N/A | #N/A
[7 empty] | D93 |  | D93 |  |  | 93 | #N/A | #N/A | #N/A | #N/A | #N/A | #N/A | #N/A | #N/A
[7 empty] | D94 |  | D94 |  |  | 94 | #N/A | #N/A | #N/A | #N/A | #N/A | #N/A | #N/A | #N/A
[7 empty] | D95 |  | D95 |  |  | 95 | #N/A | #N/A | #N/A | #N/A | #N/A | #N/A | #N/A | #N/A
[7 empty] | D96 |  | D96 |  |  | 96 | #N/A | #N/A | #N/A | #N/A | #N/A | #N/A | #N/A | #N/A
[7 empty] | D97 |  | D97 |  |  | 97 | #N/A | #N/A | #N/A | #N/A | #N/A | #N/A | #N/A | #N/A
[7 empty] | D98 |  | D98 |  |  | 98 | #N/A | #N/A | #N/A | #N/A | #N/A | #N/A | #N/A | #N/A
[7 empty] | D99 |  | D99 |  |  | 99 | #N/A | #N/A | #N/A | #N/A | #N/A | #N/A | #N/A | #N/A
[7 empty] | D100 |  | D100 |  |  | 100 | #N/A | #N/A | #N/A | #N/A | #N/A | #N/A | #N/A | #N/A
Lb
La
La
Lb
Note on C53: Li ZhongHong: 第一个极耳在第二层
Note on F53: Li ZhongHong: 第一个极耳在第二层
Note on K53: Li ZhongHong: 第一个极耳在第二层
Note on N53: An TaiHua: 第一个极耳在第一层

## Overhang
| JR Overhang 核算 | [8 empty] | 待输入
返回
0
|  | -4.25 | [7 empty] | 0
[12 empty] | Item | Overhang核算 |  | 量产工艺是否ok？
[7 empty] | AT9超出隔膜 | 0.5 |  |  |  | 阳极底部overhang | 1.5 | mm
上膜片0.5mm | [7 empty] | -6.75 |  | -2.25 |  | 隔膜底部overhang | 2.25 | mm
[8 empty] | 4.5 | AT9超阳极 |  |  | AT9上膜片 | 0.25 | mm |  | 默认工艺，不影响其他参数
[8 empty] | -1.5 | 阳极顶部overhang |  |  | AT9保留宽度 | 3 | mm
[12 empty] | AT9超出隔离膜 | 0.5 | mm
[12 empty] | 阳极膜上极耳 | 2 | mm | not ok | 默认不能超出隔膜
[12 empty] | 隔膜Overhang | 0 | mm | not ok | 默认≥5mm
[12 empty] | 隔膜下压 | 0 | mm | not ok | 参考P42经验
[12 empty] | 阳极overhang | 0 | mm | not ok | 默认≥3mm
[12 empty] | AT9涂布宽度 | -3.25 | mm | not ok | 输出值，默认≥5mm；输入条件：阴阳极overhang及底部顶部分配情况；边界条件：AT9不超过隔离膜，下图为详细计算过程
[12 empty] | AT9上极耳 | -6.25 | mm
[12 empty] | 阴极膜宽L1= | #N/A
[12 empty] | 阴极+AT9宽:L2= | #N/A |  |  | 建议调整与阳极等宽
[12 empty] | 阳极膜宽L3= | #N/A
[12 empty] | 隔膜宽(JR高)L4= | #N/A
[8 empty] | 1.5 |  |  |  | JR+极耳总高L5= | #N/A
2.25
阳极极片制作
1.1 阳极连续涂布，一出二
[9 empty] | 基材总宽 | #N/A
-4.25
可见膜宽
#N/A
-4.25
本图为单面涂布专用
| 极片头部 |  |  |  | 极片尾部
#N/A
0
| 1.2 模切 |  |  |  | 2
-2.25
#N/A
1.3 分条，一出二
-2.25
#N/A
阴极极片制作
2.1 阴极连续涂布，一出二
[9 empty] | 基材总宽 | #N/A
-0.5
可见膜宽
#N/A
[9 empty] | AT9上膜片 | 0.25
[9 empty] | AT9涂布宽 | -3.25
-0.5
本图为单面涂布专用
| 极片头部 |  |  |  |  | 极片尾部
#N/A
#N/A
2.2 模切
-6.75
#N/A
[7 empty] | AT9上极耳 | -6.25 | 3
2.3 分条，一出二
-6.75
#N/A
[9 empty] | AT9总宽 | -3.25
[9 empty] | AT9上极耳 | -6.25
L1
L2
+/-0.5mm
|L1-L2|≤0.5mm
+/-0.5mm
+/-0.5mm
+/-0.5mm
+/-0.5mm
|L1-L2|≤0.5mm
L3
+/-0.5mm
+/-0.5mm
+/-0.5mm
+/-0.5mm
L3
L3
Separator
0.5~1.5mm阳极底部overhang
Anode
Cathode
L1
L2
L3
L4
±0.5mm
±0.5mm
±0.5mm
±0.5mm
L5
±0.5mm
1.0~2.0mm隔膜底部overhang
+/-0.5mm阳极膜上极耳
L3
+/-1.0mm
mm (0~0.5mm)
+/-0.5mm
±0.5mm
+/-1.5mm
+/-1.5mm
+/-1.5mm
+/-1.5mm
L1
L2
隔膜顶与阳极膜间Gap
隔膜顶部overhang
+/-0.5mm
+/-0.5mm
+/-0.5mm
+/-0.5mm
+/-0.5mm
+/-0.5mm
+/-0.5mm
极耳高度
Note on D50: Li ZhongHong: 涂布长度，已考虑延展
Note on B51: Li ZhongHong: 涂布长度，已考虑延展
Note on E94: Li ZhongHong: 涂布长度，已考虑延展
Note on G95: Li ZhongHong: 涂布长度，已考虑延展

## BOM
0 | Ah Cell Material List |  |  | 返回 |  |  |  |  | 待输入
|  |  | 电芯数量： | 1
1. BOM
Item | Material name | P/N | Ratio | Total (不含优率) | Total (含优率) | Unit | 优率 | PMC确认 | 备注 | Price (RMB/unit) | Weight(kg) | RMB of cell | Cost Ratio | Weight Raito
Cathode | 0 | #N/A | #N/A | #N/A | #N/A | Kg |  |  |  |  | #N/A | #N/A | #N/A | #N/A
| 0 |  |  | #N/A | #N/A | Kg | 0% |  |  |  | #N/A | #N/A | #N/A | #N/A
| 0 |  |  | #N/A | #N/A | Kg | 0% |  |  |  | #N/A | #N/A | #N/A | #N/A
| 0 |  |  | #N/A | #N/A | Kg | 0% |  |  |  | #N/A | #N/A | #N/A | #N/A
| 0 |  |  | #N/A | #N/A | Kg | 0% |  |  |  | #N/A | #N/A | #N/A | #N/A
| NMP | [10 empty] | 0 | #N/A
| Al foil |  | / | #N/A | #N/A | m^2 | 0% |  | #N/A |  | #N/A | #N/A | #N/A | #N/A
| Al foil (tab) | 0% | / | [5 empty] | -6.75 |  | #N/A | #N/A | #N/A | #N/A
| 凹版碳黑 |  |  | #N/A | #N/A | Kg | 0% |  |  |  | #N/A | #N/A | #N/A | #N/A
| AT9 | / | / | #N/A | #N/A | Kg | 0% |  |  |  | #N/A | #N/A | #N/A | #N/A
Anode | 0 | #N/A | #N/A | #N/A | #N/A | Kg |  |  |  |  | #N/A | #N/A | #N/A | #N/A
| 0 |  |  | #N/A | #N/A | Kg | 0% |  |  |  | #N/A | #N/A | #N/A | #N/A
| 0 |  |  | #N/A | #N/A | Kg | 0% |  |  |  | #N/A | #N/A | #N/A | #N/A
| 0 |  |  | #N/A | #N/A | Kg | 0% |  |  |  | #N/A | #N/A | #N/A | #N/A
| 0 |  |  | #N/A | #N/A | Kg | 0% |  |  |  | #N/A | #N/A | #N/A | #N/A
| 0 |  |  | #N/A | #N/A | Kg | 0% |  |  |  | #N/A | #N/A | #N/A | #N/A
| DI-Water | [5 empty] | 0% |  |  |  |  | 0 | #N/A
| Cu foil |  | / | #N/A | #N/A | m^2 | 0% |  | #N/A |  | #N/A | #N/A | #N/A | #N/A
| Cu foil (tab) | 0% | / | [5 empty] | -2.25 |  | #N/A | #N/A | #N/A | #N/A
Electrolyte | 0 | #N/A |  | 0 | #DIV/0! | Kg |  |  |  |  | 0 | 0 | #N/A | #N/A
Seperator | 0 | #N/A |  | #N/A | #N/A | m^2 |  |  |  |  | #N/A | #N/A | #N/A | #N/A
| 0 |  |  | #N/A | #N/A | Kg |  |  |  |  | #N/A | #N/A
| 0 |  |  | #N/A | #N/A | Kg |  |  |  |  | #N/A | #N/A
机械物料 | 顶盖 | #N/A |  | 1 | #DIV/0! | ea |  |  |  |  | #N/A | #N/A | #N/A | #N/A
| 壳体 | #N/A |  | 1 | #DIV/0! | ea | 0% |  |  |  | #N/A | #N/A | #N/A | #N/A
| Mylar | #N/A |  | 1 | #DIV/0! | ea | 0% |  |  |  | #N/A | #N/A | #N/A | #N/A
| 底托板 | #N/A |  | 1 | #DIV/0! | ea | 0% |  |  |  | #N/A | #N/A | #N/A | #N/A
| 顶盖贴片 | #N/A |  | 1 | #DIV/0! | ea | 0% |  |  |  | #N/A | #N/A | #N/A | #N/A
| 底部贴片 | #N/A |  | 1 | #DIV/0! | ea | 0% |  |  |  | #N/A | #N/A | #N/A | #N/A
| 顶支架A | #N/A |  | 1 | #DIV/0! | ea | 0% |  |  |  | #N/A | #N/A | #N/A | #N/A
| 顶支架B | #N/A |  | 1 | #DIV/0! | ea | 0% |  |  |  | #N/A | #N/A | #N/A | #N/A
| Al软连接 | #N/A |  | 1 | #DIV/0! | ea | 0% |  |  |  | #N/A | #N/A | #N/A | #N/A
| Cu软连接 | #N/A |  | 1 | #DIV/0! | ea | 0% |  |  |  | #N/A | #N/A | #N/A | #N/A
| 蓝膜 | #N/A |  | #N/A | #N/A | m^2 | 0% |  |  |  | #N/A | #N/A | #N/A | #N/A
| 密封铝钉 | #N/A |  | 1 | #DIV/0! | ea | 0% |  |  |  | #N/A | #N/A | #N/A | #N/A
| 塑胶钉 | #N/A |  | 1 | #DIV/0! | ea | 0% |  |  |  | #N/A | #N/A | #N/A | #N/A
| PET贴片(表面) | #N/A |  | 1 | #DIV/0! | ea | 0% |  |  |  | #N/A | #N/A | #N/A | #N/A
| AL焊接压片 | #N/A |  | 0 | #DIV/0! | ea | 0% |  |  |  | #N/A | #N/A | #N/A | #N/A
| Cu焊接压片 | #N/A |  | 0 | #DIV/0! | ea | 0% |  |  |  | #N/A | #N/A | #N/A | #N/A
[10 empty] | Total： | #N/A | #N/A
[10 empty] | ￥/wh: |  | #N/A
-------------END---------------
Note on F12: An TaiHua: 总基材面积
Note on K12: Li ZhongHong: 基材总宽
Note on K13: Li ZhongHong: 极耳高
Note on E14: An TaiHua: 单位：g/m^2
Note on N15: Li ZhongHong: 默认单面涂布厚度30um 默认为总涂布量（未考虑模切切去的质量）
Note on F23: An TaiHua: 总基材面积
Note on K23: Li ZhongHong: 基材总宽
Note on K24: Li ZhongHong: 极耳高
Note on F26: An TaiHua: 面积

## 残空间计算
残空间计算 | [6 empty] | 待输入
返回
|  | Real Density (g/ml) | Weight(kg) | Volume(mL) | Remark
Dead volume@25℃ |  |  |  | #N/A
Dead volume@60℃ |  |  |  | #N/A
电芯外观总体积(不含外极柱、蓝膜) |  |  |  | #N/A
机械件所占的体积 |  |  |  | #N/A
Cathode | Active material | #N/A | #N/A | #N/A
| Al foil | 2.7 | #N/A | #N/A
| Al tab | 2.7 | #N/A | #N/A
| Binder | #N/A | #N/A | #N/A
| SP | 0 | #N/A | #N/A
| CNT | 0 | #N/A | #N/A
| AT9 |  |  |  | AT9在削薄区，忽略
| E028 | #N/A | #N/A | #N/A
| 凹版碳黑 | 0 | #N/A | #N/A | 取SP的真密度
Anode | Active material | #N/A | #N/A | #N/A
| Cu foil | 8.9 | #N/A | #N/A
| Cu tab | 8.9 | #N/A | #N/A
| LA133 | 0 | #N/A | #N/A
| SR-1B | 0 | #N/A | #N/A
| CMC | #N/A | #N/A | #N/A
| SP | 0 | #N/A | #N/A
| CNT | 0 | #N/A | #N/A
Separator | 0 | #N/A | #N/A | #N/A
| CCS(勃姆石) | 3.076 | #N/A | #N/A | 氧化铝3.9，勃姆石3.076
| PCS | 0 | #N/A | #N/A | 取GPK010的真密度；双面厚度≥12um时默认为2.5mg，否则默认为1.5mg
Electrolyte | 0 | #N/A | 0 | #N/A
True volume |  |  |  | #N/A
孔隙率计算@化成后
| Thickness (mm) | Width (mm) | length (mm) | Shape Volume(mL) | True Volume(mL) | Pore Volume(mL)
Cathode | #N/A | #N/A | #N/A | #N/A | #N/A | #N/A
Anode | #N/A | #N/A | #N/A | #N/A | #N/A | #N/A
Separator | #N/A | #N/A | #N/A | #N/A | #N/A | #N/A
CCS | 0 | #N/A | #N/A | #N/A | #N/A | #N/A
PCS （JR大面） | 0 | #N/A | #N/A | #N/A | #N/A | #N/A
PCS （JR两侧） | 0 | #N/A | #N/A | #N/A
Total | [5 empty] | #N/A
Note on E27: Li ZhongHong: 公式来源与CCS厚度与重量的关系

## 极耳错位
待输入
极耳错位计算 | [6 empty] | 返回 |  | 注：本页主要核算软连接＆焊印选型及极耳错位，仅供参考
#N/A
#N/A
#N/A
| 正极下塑胶内伸 | #N/A |  |  | 负极下塑胶内伸 | #N/A
|  |  | 凸字型软连接 | [5 empty] | 0
常规软连接
软连接
0
方形软连接L3=0
梯形软连接L3=0
0
0
L1=L2
下塑胶内宽
下塑胶间距
#N/A
0
机械件输入
极柱中心距 | 顶盖下塑胶内宽 | 极柱宽度 | 正极下塑胶内伸 | 负极下塑胶内伸 | 软连接上宽L1 | 软连接下宽L2 | 软连接L3 | 下塑胶间距 | 防爆片宽
#N/A | #N/A | #N/A | #N/A | #N/A | #N/A | #N/A | #N/A | #N/A | #N/A
焊接工艺输入
软连接距极柱边缘距离 | 极耳中心距错位 | 极耳错位设计公差 | 焊印宽 | 焊印长
判定条件输入
极耳重叠区超出焊印宽(单侧) | 内偏限制条件 | 外偏限制条件
| 不能超过下塑胶 | 不能超过下塑胶内宽
尺寸参数输出
极耳根部内间距 | L4 | 极耳上宽 | 极耳下宽 | 极耳高度
0 | #N/A | 0 | 0 | 0
| 内间距@设计 | 内间距@最大偏移 | 外间距@设计值 | 外间距@最大偏移
极耳底部 | 0 | 0 | 0 | 0
软连接 | #N/A | #N/A | #N/A | #N/A
极耳超软连接 | #N/A | #N/A | #N/A | #N/A
超声焊是否Ok
Item | Mean | 最大错位时 | 是否ok
极耳与软连接重叠区 | #N/A | #N/A | #N/A
向内偏是否Ok
Item | Mean | 最大错位时 | 是否ok
极耳内间距- 下塑胶间距/防爆片宽度 | #N/A | #N/A | #N/A
向外偏是否Ok
Item | Mean | 最大错位时 | 是否ok
下塑胶内宽/两极柱宽度 -极耳外间距 | #N/A | #N/A | #N/A
La | #N/A | #N/A | #N/A
|  |  |  | #N/A | #N/A
|  |  |  | #N/A | #N/A
| 热压前 | #N/A
| 热压后 | #N/A
上宽L1
下宽L2
极耳
焊印
极耳根部间距=
软连接距极柱边缘距离
左侧最大错位
右侧最大错位
极耳重叠区
L4
极柱下表面宽度
极柱中心距
L3
上宽
L1=L3
下宽L2
极耳边距Lb
La
La=
Lb=
L1=L3
L2
上宽L1
下宽L2
mm
mm
极耳外底角距
Note on F61: Li ZhongHong: 超出隔膜高度

## 过程能力信息
1. 涂布
工序 | 单面Cpk | 单面COV |  | 双面Cpk | 双面COV |  | 涂膜速度（m/min） | 头尾削薄能力 μm | 边缘削薄能力 μm | 涂布尺寸精度 mm | 正反面对位精度mm
|  | 单面间隙 | 单面连续 |  | 双面间隙 | 双面连续
PTO阴极涂布 | Cpk>1.0(±5mg) | COV≤0.60% | COV≤0.45% | Cpk>1.33(±10mg) | COV≤0.55% | COV≤0.45% | 5~10 | （-10，2） | Lp<14mm Tn*88%<Tp<Tn*98% | L≤±1.5、W≤±0.5 | L≤±1、W≤±0.5
MP阴极涂布水平 | 单面CPK>1.1(±5mg) | COV≤0.55% | 单面COV<0.3% | 双面CPK>1.5(±10mg) | COV≤0.4% | 双面COV<0.4% | 20~31m/min | （-10，2） | Lp<14mm Tn*88%<Tp<Tn*98% | L≤±1.5、W≤±0.5 | L≤±1、W≤±1
阳极涂布 | Cpk>1.0(±5mg) | COV≤0.80% | COV≤0.60% | Cpk>1.33(±10mg) | COV≤0.6% | COV≤0.4% | ５~15 | （-5，10） | Lp＜14mm Tn*93％＜Tp＜Tn100％ | L≤±1.5、W≤±0.5 | L≤±1、W≤±0.5
2. 冷压 |  |  | #N/A
| 双面厚度一致性(mm) | ±0.003
3. 分条
| 分切宽度偏差（mm） | ±0.2
4. 模切-M6US
| 工序 | 极耳间距误差 （mm） | 长度误差 （mm）
| 阴极 | 0.5 | ≤5000：±2 5000-12000：±3
| 阴极 | 0.3 | ≤5000：±2 5000-12000：±3
Note on M2: QA对此项在线监控，无数据存档，目前就PTO做过的PAP152有数据；MP拉的能力是跟ME确认的
Note on C4: 作者: 参考技术规格书
Note on F4: 作者: 参考技术规格书
Note on I4: 在涂布重量较轻（140），固含量较高的个别package的时候，通过适度提升温度和风量（温度130，风量30），可达到15m/min
Note on C7: 作者: 参考技术规格书
Note on F7: 作者: 参考技术规格书
Note on I7: 作者: 常规速度为8m/s,速度越高双面错位精度越差
Note on K7: 作者: Tp，Tn分别为削薄区和正常区厚度（μm），Lp为削薄区长度（mm）
Note on L7: 作者: 常规速度为8m/s，速度越快精度越低
Note on D18: 作者: 间隙模切时，首极耳与起始边间距误差±0.8mm

## Cell Weight
| Cell weight Design | [9 empty] | 注1：本页可计算电芯重量的公差范围，普通设计可不用
1.1 Conclusion
说明：Cell重量计算只有加法，按概率公差计算
| Cell weight： | Mean | Min | Max | [6 empty] | 待输入
|  | #N/A | #N/A | #N/A
Unit：g
#N/A
1.2 Cell weight tolerance analysis
[9 empty] | Worst Case |  |  |  | Statistic (RSS)
| Name | direction (V) | geometry factor (f) | V*f | Specification |  |  | Symmetry | Symmetry | min | max | Cpk | 3 sigma (99.73%)
[5 empty] | dimension | tol (-) | tol (+) | mean | tol (+/-) |  |  |  | range (+/-) | min | max
| JR |  |  | 0 | #N/A | #N/A |  |  | #N/A | #N/A | #N/A |  | #N/A | #N/A | #N/A
| Electrolyte |  |  | 0 | 0 |  |  | 0 | 0 | 0 | 0 |  | #DIV/0! | #DIV/0! | #DIV/0!
| Mechanical Parts |  |  | 0 | #N/A | #N/A | #N/A | #N/A | #N/A | #N/A | #N/A |  | #N/A | #N/A | #N/A
|  |  | Nominal J = |  | #N/A |  |  |  | #N/A | #N/A | #N/A |  | #N/A | #N/A | #N/A
JR Weight Design
2.1 Conclusion
注1：极片重量核算时忽略上极耳膜料，AT9按正常膜计算
|  |  | Worst Case | [7 empty] | 注2：JR的计算涉及乘法过程，按最worst的情况计算
|  | Dimension | min | max
| Cathode | #N/A | #N/A | #N/A
| Anode | #N/A | #N/A | #N/A
| Separator | #N/A | #N/A | #N/A
| Total | #N/A | #N/A | #N/A
Unit：g
2.2 Cathode weight tolerance analysis
-6.75
#N/A
#N/A
Worst Case
| Name | direction (V) | geometry factor (f) | V*f | Specification |  |  | Symmetry | Symmetry | min | max
[5 empty] | dimension | tol (-) | tol (+) | mean | tol (+/-)
| film width |  |  | 0 | #N/A |  |  | #N/A | 0 | #N/A | #N/A
| film length |  |  | 0 | #N/A |  |  | #N/A | 0 | #N/A | #N/A
| film Weight |  |  | 0 | 0 |  |  | 0 | 0 | 0 | 0
| foil width |  |  | 0 | #N/A |  |  | #N/A | 0 | #N/A | #N/A
| foil length |  |  | 0 | #N/A |  |  | #N/A | 0 | #N/A | #N/A
| foil weight |  |  | 0 | #N/A |  |  | #N/A | 0 | #N/A | #N/A
| 单个极耳面积 |  |  | 0 | 0 |  |  | 0 | 0 | 0 | 0
| 极耳个数 |  |  | 0 | -1 |  |  | 0 | 0 | 0 | 0
| 极耳重量 |  |  | 0 | #N/A |  |  | #N/A | 0 | #N/A | #N/A
| JR个数 |  |  | 0 | 0 |  |  | 0 | 0 | 0 | 0
|  |  |  | Cathode foil= | #N/A |  |  |  |  | #N/A | #N/A
|  |  |  | Foil film= | #N/A |  |  |  |  | #N/A | #N/A
|  |  |  | 极耳= | #N/A |  |  |  |  | #N/A | #N/A
|  | Weight | Nominal J = |  | #N/A |  |  |  |  | #N/A | #N/A
2.3 Anode weight tolerance analysis
-2.25
#N/A
#N/A
Worst Case
| Name | direction (V) | geometry factor (f) | V*f | Specification |  |  | Symmetry | Symmetry | min | max
[5 empty] | dimension | tol (-) | tol (+) | mean | tol (+/-)
| film width |  |  | 0 | #N/A |  |  | #N/A | 0 | #N/A | #N/A
| film length |  |  | 0 | #N/A |  |  | #N/A | 0 | #N/A | #N/A
| film Weight |  |  | 0 | #N/A |  |  | #N/A | 0 | #N/A | #N/A
| foil width |  |  | 0 | #N/A |  |  | #N/A | 0 | #N/A | #N/A
| foil length |  |  | 0 | #N/A |  |  | #N/A | 0 | #N/A | #N/A
| foil weight |  |  | 0 | #N/A |  |  | #N/A | 0 | #N/A | #N/A
| 单个极耳面积 |  |  | 0 | 0 |  |  | 0 | 0 | 0 | 0
| 极耳个数 |  |  | 0 | -1 |  |  | 0 | 0 | 0 | 0
| 极耳重量 |  |  | 0 | #N/A |  |  | #N/A | 0 | #N/A | #N/A
| JR个数 |  |  | 0 | 0 |  |  | 0 | 0 | 0 | 0
|  |  |  | Anode foil= | #N/A |  |  |  |  | #N/A | #N/A
|  |  |  | Cu film= | #N/A |  |  |  |  | #N/A | #N/A
|  |  |  | 极耳= | #N/A |  |  |  |  | #N/A | #N/A
|  | Weight | Nominal J = |  | #N/A |  |  |  |  | #N/A | #N/A
2.4 Separator weight tolerance analysis
#N/A
#N/A
Worst Case
| Name | direction (V) | geometry factor (f) | V*f | Specification |  |  | Symmetry | Symmetry | min | max
[5 empty] | dimension | tol (-) | tol (+) | mean | tol (+/-)
| width |  |  | 0 | #N/A |  |  | #N/A | 0 | #N/A | #N/A
| length |  |  | 0 | #N/A |  |  | #N/A | 0 | #N/A | #N/A
| weight |  |  | 0 | #N/A |  |  | #N/A | 0 | #N/A | #N/A
| JR个数 |  |  | 0 | 0 |  |  | 0 | 0 | 0 | 0
| CCS ＆ PCS |  |  | 0 | #N/A |  |  | #N/A | 0 | #N/A | #N/A
|  | Weight | Nominal J = |  | #N/A |  |  |  |  | #N/A | #N/A
±3mm
±3mm
±3mm
±0.5mm
±0.5mm
±0.5mm
+/-0.5mm
+/-0.5mm